## Sheet1
文件名 | 总分(80) | 清晰度得分(40) | 划痕得分(20) | 假象得分(20) | 算法清晰度(Laplacian) | 专家评语 | 检测时间
0054.jpg | 50 | 20 | 15 | 15 | 5.82 | 该显微镜图像在组织清晰度方面表现不佳,晶界模糊且有轻微划痕,表面的黑色点状物可能影响了图像的纯净度。综合评价,图像质量一般,需要改进拍摄技术和样品准备过程。 | 2026-03-25 21:07:26
0055.jpg | 50 | 20 | 15 | 15 | 7.46 | 该晶粒结构图像在晶界锐利方面表现良好,但内部的孔洞和裂缝影响了整体的清晰度。未发现明显的划痕和假象,但整体质量仍有提升空间。 | 2026-03-25 21:07:36
0056.jpg | 50 | 20 | 15 | 15 | 8.02 | 图像的晶粒结构清晰度不足,晶界模糊,影响了组织的清晰度评分。尽管未发现明显的划痕和污点,但整体质量仍需提高。 | 2026-03-25 21:07:43
fc7376fae1d320a29a47c6b620e4a7b2.jpg | 55 | 30 | 10 | 15 | 80.71 | 该样本的组织清晰度表现良好,晶界锐利,无虚焦现象。划痕方面,虽然存在一些明显划痕,但未达到交叉划痕的程度,因此扣分较少。在假象方面,样本中存在深色斑点和线条,但未见水迹或污点,因此扣分不多。综合来看,该样本在金相评审中表现尚可,但仍有改进空间。 | 2026-03-25 21:07:54