## Sheet1
文件名 | 总分(80) | 清晰度得分(40) | 划痕得分(20) | 假象得分(20) | 算法清晰度(Laplacian) | 专家评语 | 检测时间
0054.jpg | 50 | 20 | 15 | 15 | 5.82 | 综合评价:该显微镜图像在组织清晰度方面表现不佳,导致无法准确判断材料的微观结构。尽管未发现明显划痕,但图像中的黑色点状物和整体模糊度影响了图像质量。建议重新制样并优化显微镜的拍摄参数,以获得更清晰的图像。 | 2026-03-25 22:31:22
0055.jpg | 50 | 20 | 15 | 15 | 7.46 | 该显微镜下的晶粒结构图像在晶界锐利方面表现良好,但存在虚焦现象,影响了组织清晰度的评分。同时,图像中存在明显的划痕和水迹、污点,这些都对图像质量造成了负面影响。综合评价,该图像在金相评审中得分较低,需要改进拍摄和处理过程中的细节。 | 2026-03-25 22:31:31
0056.jpg | 55 | 20 | 15 | 20 | 8.02 | 图像的晶粒结构清晰度不足,晶界模糊,影响了组织清晰度的评分。尽管没有发现划痕和假象,但整体质量仍需提高。 | 2026-03-25 22:31:41
fc7376fae1d320a29a47c6b620e4a7b2.jpg | 60 | 30 | 15 | 15 | 80.71 | 综合评价:该样本的组织清晰度表现良好,晶界锐利,无虚焦现象。划痕方面,虽然存在一些明显划痕,但未达到交叉划痕的程度,因此分数较高。假象方面,样本中存在深色斑点和线条,但未见水迹或污点,因此分数相对较高。总体而言,该样本在金相评审中表现良好,但仍有改进空间,特别是在减少划痕方面。 | 2026-03-25 22:31:49